## Sheet1
附件1
2022年装饰装修材料产品质量国家监督抽查不合格产品及企业名单
序号 | 产品种类 | 标称生产单位 | 标称生产单位所在地 | 产品名称 | 规格型号 | 生产日期/批号 | 主要不合格项目 | 承检机构 | 备注
1 | 防火门 | 遵化市阳光门业有限公司 | 河北省 | 钢质隔热防火门 | GFM-1021-dk6A1.00（乙级）-1 | 2022年8月16日/9-56 | 耐火性能* | 初检机构：江苏省产品质量监督检验研究院 复检机构：安徽省产品质量监督检验研究院 | 复检仍不合格
2 | 防火门 | 任丘市广庆门业有限公司 | 河北省 | 钢质隔热防火门 | GFM-1020-d5A1.00(乙级)-1 | 2022.08.30 | 耐火性能* | 江苏省产品质量监督检验研究院
3 | 防火门 | 河北天发金属制品有限公司 | 河北省 | 钢质隔热防火门 | GFM-1022-d5A1.00(乙级)-1 | 2022.07.15/2 | 耐火性能* | 江苏省产品质量监督检验研究院
4 | 防火门 | 河北阔润泽金属门窗有限公司 | 河北省 | 钢质隔热防火门 | GFM-1021-dk5A1.00(乙级)-1-HB | 2022.08.12/812 | 耐火性能* | 江苏省产品质量监督检验研究院
5 | 防火门 | 唐山长城门业有限公司 | 河北省 | 钢质隔热防火门 | GFM-1121-dk6A1.00（乙级）-1 | 2022-8-31 | 耐火性能* | 初检机构：江苏省产品质量监督检验研究院 复检机构：安徽省产品质量监督检验研究院 | 复检仍不合格
6 | 防火门 | 任丘市宇阳门窗有限公司 | 河北省 | 钢质隔热防火门 | GFM-1021-dk5A1.00(乙级)-1 | 2022.08.24/22808 | 耐火性能* | 江苏省产品质量监督检验研究院
7 | 防火门 | 格满林（南京）新型材料科技有限公司 | 江苏省 | 钢质隔热防火门 | GFM-1021-d5A1.50（甲级）-1 | 2022-9-9 | 耐火性能* | 初检机构：安徽省产品质量监督检验研究院 复检机构：江苏省产品质量监督检验研究院 | 复检仍不合格
8 | 防火门 | 浙江齐嘉消防科技有限公司 | 浙江省 | 钢质隔热防火门 | GFM-1223-dk5A1.50（甲级）-2-子母式带造型 | 2022-08-05/20220712 | 耐火性能* | 安徽省产品质量监督检验研究院
9 | 防火门 | 合肥永泰防火门有限公司 | 安徽省 | 钢质隔热防火门 | GFM-1021-d5A1.00（乙级）-1 | 2022.08.10/202200810 | 耐火性能* | 初检机构：江苏省产品质量监督检验研究院 复检机构：安徽省产品质量监督检验研究院 | 复检仍不合格
10 | 防火门 | 安徽建宏门业有限公司 | 安徽省 | 木质隔热防火门 | MFM-1121-d5A1.00（乙级）-1 | 2022.09.20/20220907 | 耐火性能* | 初检机构：江苏省产品质量监督检验研究院 复检机构：安徽省产品质量监督检验研究院 | 复检仍不合格
11 | 防火门 | 山东星智慧增建筑材料有限公司 | 山东省 | 钢质隔热防火门 | GFM-1021-d5A1.00(乙级)-1 | 2022-09-01/2022-5-15 | 耐火性能* | 安徽省产品质量监督检验研究院
12 | 防火门 | 潍坊东方泰星门业有限公司 | 山东省 | 钢质隔热防火门 | GFM-1021-dk5A1.00（乙级）-1 | 2022-8-10 | 耐火性能* | 安徽省产品质量监督检验研究院
13 | 防火门 | 山东华亿佳门业有限公司 | 山东省 | 钢质隔热防火门 | GFM-1021-dk6A1.50（甲级）-1 | 2022-5-15 | 耐火性能* | 安徽省产品质量监督检验研究院
14 | 防火门 | 潍坊鑫盾门业股份有限公司 | 山东省 | 钢质隔热防火门 | GFM-1221-dk5A1.50（甲级）-2 | 2022-7-2 | 耐火性能* | 安徽省产品质量监督检验研究院
15 | 防火门 | 青岛鸿亿门业集团有限公司 | 山东省 | 钢质隔热防火门 | GFM-1520-d5A1.50（甲级）-2 | 2022-3-14 | 耐火性能* | 初检机构：安徽省产品质量监督检验研究院 复检机构：江苏省产品质量监督检验研究院 | 复检仍不合格
16 | 防火门 | 山东益坤门窗科技有限公司 | 山东省 | 钢质隔热防火门 | GFM-1021-dk6A1.00（乙级）-1 | 2022-8-24 | 耐火性能* | 安徽省产品质量监督检验研究院
17 | 防火门 | 河南天铸消防设备有限公司 | 河南省 | 钢质隔热防火门 | GFM-1021-dk5A1.50(甲级)-1 | 2022-07-20/20220792 | 耐火性能* | 初检机构：安徽省产品质量监督检验研究院 复检机构：江苏省产品质量监督检验研究院 | 复检仍不合格
18 | 防火门 | 广东恒中门业有限公司 | 广东省 | 钢质隔热防火门 | GFM-1023-d6A1.00(乙级)-1 | 2022-7-20 | 耐火性能* | 江苏省产品质量监督检验研究院
19 | 防火门 | 成都千洲防火门窗有限公司 | 四川省 | 钢木质隔热防火门 | GMFM-1422-d5A1.00(乙级)-2 | 2022-6-20 | 耐火性能* | 江苏省产品质量监督检验研究院
20 | 建筑用外墙涂料 | 天津市建兰涂料有限公司 | 天津市 | 纯丙外墙涂料 | 25kg/桶 | 2022年8月18日 | 烷基酚聚氧乙烯醚总和含量* | 河南省产品质量监督检验院
21 | 建筑用外墙涂料 | 河北哈尼士新材料科技有限公司 | 河北省 | 哈尼士外墙乳胶漆 | 3kg/桶 | 2022-07-21 | 甲醛含量* | 中国国检测试控股集团股份有限公司
22 | 建筑用外墙涂料 | 上海志奇涂料有限公司 | 上海市 | 合成树脂乳液外墙涂料 | 20kg/桶 | 2022年08月06日/2022080601 | 烷基酚聚氧乙烯醚总和含量* | 初检机构：河南省产品质量监督检验院 复检机构：中国国检测试控股集团股份有限公司 | 复检仍不合格
23 | 建筑用外墙涂料 | 慈溪市蓬山涂料厂 | 浙江省 | 外墙乳胶漆 | 20kg/桶/JB-C | 2022.09.06 | 甲醛含量* | 中国国检测试控股集团股份有限公司
24 | 建筑用外墙涂料 | 东阳市雄邦涂料厂 | 浙江省 | 高品位哑光外墙面漆 | 25kg/桶/3010 | 2022年7月14日 | 甲醛含量* | 中国国检测试控股集团股份有限公司
25 | 建筑用外墙涂料 | 浙江亚帝涂料科技有限公司 | 浙江省 | 外墙乳胶漆 | 25kg/桶/YD-810-白 | 2022-04-09/202204095686 | 甲醛含量* | 初检机构：中国国检测试控股集团股份有限公司 复检机构：广东产品质量监督检验研究院 | 复检仍不合格
26 | 建筑用外墙涂料 | 江西固美嘉新型建筑材料有限公司 | 江西省 | 外墙乳胶漆 | 20kg/桶 | 2022-8-31/2022083101 | 甲醛含量* | 河南省产品质量监督检验院
27 | 建筑用外墙涂料 | 青岛大洋涂料厂（原青岛市建材一厂） | 山东省 | 亚光漆（合成树脂乳液外墙涂料） | 25kg/桶/B型 | 20220713-4 | 苯系物总和含量* | 中国国检测试控股集团股份有限公司
28 | 建筑用外墙涂料 | 颐中（青岛）实业有限公司粘合剂分公司 | 山东省 | 颐中外墙乳胶漆 | 20kg/桶/E-2000C | 20210804/20210804 | 对比率（白色和浅色） | 中国国检测试控股集团股份有限公司
29 | 建筑用外墙涂料 | 郑州大清涂料制造有限公司 | 河南省 | 大清外墙漆 | 25kg/桶/Q100-80 | 2022082030 | 耐洗刷性 | 中国国检测试控股集团股份有限公司
30 | 建筑用外墙涂料 | 佛山市南海区金沙东联欧鸿涂料有限公司 | 广东省 | 高级外墙哑光乳胶漆 | 20kg/桶 | 2022-08-05/22080501 | 低温稳定性 | 河南省产品质量监督检验院
31 | 建筑用外墙涂料 | 中山市固耐涂涂料有限公司 | 广东省 | 同色外墙乳胶漆（米黄色） | 18kg/桶/1306# | 2022-08-17 | 烷基酚聚氧乙烯醚总和含量* | 河南省产品质量监督检验院
32 | 建筑用外墙涂料 | 中山市鸿邦制漆有限公司 | 广东省 | 外墙深色漆 | 20kg/桶/T119 | 2022.08.25/202208034 | 对比率（白色和浅色） | 中国国检测试控股集团股份有限公司
33 | 建筑用外墙涂料 | 重庆狮王涂料有限公司 | 重庆市 | 外墙乳胶漆 | 20kg/桶 | 2022-07-25/20220725 | 对比率（白色和浅色） | 河南省产品质量监督检验院
34 | 合成树脂乳液内墙涂料 | 华豹（天津）新材料科技发展股份有限公司 | 天津市 | 华豹专业内墙工程漆 | 25kg/桶/HBW-09-2M | 2022.06.10/20220610J001 | 耐洗刷性 | 广东产品质量监督检验研究院
35 | 合成树脂乳液内墙涂料 | 保定市军鑫建筑材料有限公司 | 河北省 | 内墙乳胶漆 | 25kg/桶 | 2022.6.14/06 | 耐洗刷性 | 广东产品质量监督检验研究院
36 | 合成树脂乳液内墙涂料 | 抚宁县海中涂料有限公司 | 河北省 | 高级内墙漆 | 23kg/桶 | 2022-8-14 | 耐洗刷性 | 广东产品质量监督检验研究院
37 | 合成树脂乳液内墙涂料 | 哈尔滨明朗胶业有限公司 | 黑龙江省 | 明朗镜洁强效墙面水漆 | 20kg/桶 | 2022-08-21/ML2022082101 | 甲醛含量* | 广东产品质量监督检验研究院
38 | 合成树脂乳液内墙涂料 | 哈尔滨宇润建筑材料有限公司 | 黑龙江省 | 内墙环保乳胶漆 | 20kg/桶 | 2022年8月15日 | 耐洗刷性 | 初检机构：广东产品质量监督检验研究院 复检机构：中国国检测试控股集团股份有限公司 | 复检仍不合格
39 | 合成树脂乳液内墙涂料 | 杭州美士宝涂料有限公司 | 浙江省 | 内墙乳胶漆 | 25kg/桶 | 20220825 | 对比率（白色和浅色） | 中国国检测试控股集团股份有限公司
40 | 合成树脂乳液内墙涂料 | 宁波凌峰装饰工程有限公司 | 浙江省 | 内墙乳胶漆 | 18kg/桶 | 20220806 | 甲醛含量*,耐洗刷性 | 中国国检测试控股集团股份有限公司
41 | 合成树脂乳液内墙涂料 | 宁波市勇大建筑涂料有限公司 | 浙江省 | 内墙乳胶漆 | 50kg/桶 | 20220808 | 耐洗刷性 | 中国国检测试控股集团股份有限公司
42 | 合成树脂乳液内墙涂料 | 象山中旭涂料有限公司 | 浙江省 | 内墙涂料 | 25kg/桶/ZX-601 | 220814/22E0569SC | 耐洗刷性 | 中国国检测试控股集团股份有限公司
43 | 合成树脂乳液内墙涂料 | 浙江中泓新材料科技有限公司 | 浙江省 | 普通内墙乳胶漆 | 25kg/桶/JZW-8001 | 2022081801 | 耐洗刷性 | 中国国检测试控股集团股份有限公司
44 | 合成树脂乳液内墙涂料 | 舟山市中超纳米涂料有限公司 | 浙江省 | 内墙乳胶漆 | 25kg/桶 | 2022.08.22 | 甲醛含量* | 中国国检测试控股集团股份有限公司
45 | 合成树脂乳液内墙涂料 | 安徽靖康建材有限公司 | 安徽省 | 净味全效内墙乳胶漆 | 20kg/桶 | 2022年9月1日/2022年9月1日 | 烷基酚聚氧乙烯醚总和含量* | 广东产品质量监督检验研究院
46 | 合成树脂乳液内墙涂料 | 安徽万佛湖涂料有限公司 | 安徽省 | 高级内墙乳胶漆 | 20kg/桶 | 2022.9.2 | 烷基酚聚氧乙烯醚总和含量* | 广东产品质量监督检验研究院
47 | 合成树脂乳液内墙涂料 | 安徽尊鼎涂料科技有限公司 | 安徽省 | 尊鼎乳胶漆（合成树脂乳液内墙涂料） | 25kg | 2022-8-1/20220801003 | 对比率（白色和浅色） | 中国国检测试控股集团股份有限公司
48 | 合成树脂乳液内墙涂料 | 黄山市雅艺新涂料有限公司 | 安徽省 | 环保净味内墙漆 | 20kg/桶 | 2022年8月24日 | 甲醛含量*,耐洗刷性 | 广东产品质量监督检验研究院
49 | 合成树脂乳液内墙涂料 | 桐城市华润新材料有限公司 | 安徽省 | 内墙乳胶漆 | 20kg/桶 | 2022年9月1日/2022年9月1日 | 烷基酚聚氧乙烯醚总和含量* | 广东产品质量监督检验研究院
50 | 合成树脂乳液内墙涂料 | 江西省金豪莉实业有限公司 | 江西省 | 净味竹炭氧吧漆（合成树脂乳液内墙涂料） | 25公斤/桶 | 2022年7月12日 | 耐洗刷性 | 初检机构：广东产品质量监督检验研究院 复检机构：中国国检测试控股集团股份有限公司 | 复检仍不合格
51 | 合成树脂乳液内墙涂料 | 万载东义建筑材料有限公司 | 江西省 | 内墙乳胶漆 | 20kg/桶 | 2022年7月20日 | 对比率（白色和浅色） | 广东产品质量监督检验研究院
52 | 合成树脂乳液内墙涂料 | 山东新佳涂料有限公司 | 山东省 | 新佳“金装五合一”墙面漆 | 20kg/桶 | 2022-07-26/22070190 | 甲醛含量* | 广东产品质量监督检验研究院
53 | 合成树脂乳液内墙涂料 | 汇克涂料（湖南）有限公司 | 湖南省 | 高级内墙乳胶漆 | 25kg/桶/G600 | 2022.08.02/BH0201 | 甲醛含量* | 河南省产品质量监督检验院
54 | 合成树脂乳液内墙涂料 | 佛山市森王涂料有限公司 | 广东省 | 欢涂居超易洗高级环保内墙漆 | 20kg/桶/HTJ-2000 | 20220816/2022081607 | 耐洗刷性 | 河南省产品质量监督检验院
55 | 合成树脂乳液内墙涂料 | 广州市柏磊涂料有限公司 | 广东省 | 防潮防霉超白内墙漆 | 24kg/桶/BN2020 | 2022年08月20日/BLWK20A87 | 耐洗刷性 | 中国国检测试控股集团股份有限公司
56 | 合成树脂乳液内墙涂料 | 广州市涂耐洁涂料有限公司 | 广东省 | 豪华哑光乳胶漆 | 20公斤/桶/XF-751 | 22.07.25/001 | 对比率（白色和浅色），耐洗刷性 | 河南省产品质量监督检验院
57 | 合成树脂乳液内墙涂料 | 广西名艺涂料有限公司 | 广西壮族自治区 | 内墙涂料面漆 | 25kg/桶/MY-MB3000 | 2022年8月18日/2022081801 | 耐洗刷性 | 广东产品质量监督检验研究院
58 | 合成树脂乳液内墙涂料 | 昆明美尔丽涂料有限公司 | 云南省 | 内墙工程漆 | 20kg/桶 | 20220816-03 | 耐洗刷性 | 广东产品质量监督检验研究院
59 | 建筑用绝缘电工套管 | 河北星洁管业有限公司 | 河北省 | PVC-U 阻燃电工套管 | GY·415-20，冷弯型，阻燃 | 2022-05-23 | 冲击性能 | 南京市产品质量监督检验院（南京市质量发展与先进技术应用研究院）
60 | 建筑用绝缘电工套管 | 常州市武进云兔塑料制品有限公司 | 江苏省 | 阻燃电线套管 | GY•405-20，冷弯型，阻燃 | 2021-11-21 | 冲击性能 | 佛山市质量计量监督检测中心
61 | 建筑用绝缘电工套管 | 上高县顾森塑胶制品厂 | 江西省 | 建筑用PVC-U电工阻燃套管 | GY·405-16，冷弯型，阻燃 | 2022-05-15 | 抗压性能(载荷1min时,卸荷1min时） | 南京市产品质量监督检验院（南京市质量发展与先进技术应用研究院）
62 | 建筑用绝缘电工套管 | 新乡爱康建材有限公司 | 河南省 | PVC-U阻燃绝缘电工套管（建筑用绝缘电工套管） | GY·415-20，冷弯型，阻燃 | 2022-08-24/NAZ20220800565x | 抗压性能(载荷1min时,卸荷1min时） | 南京市产品质量监督检验院（南京市质量发展与先进技术应用研究院）
63 | 建筑用绝缘电工套管 | 广东德塑科技集团有限公司 | 广东省 | PVC-U阻燃绝缘电工套管 | GY•405-Φ20 冷弯型，阻燃 | 2022-08-15 | 冲击性能 | 福建省产品质量检验研究院(国家塑料制品质量检验检测中心（福州）)
64 | 建筑用绝缘电工套管 | 东莞市航城建材有限公司 | 广东省 | 阻燃PVC电线管 | GY•405-Φ20*1.8mm 冷弯型，阻燃 | 2022-06-19，2022-06-20 | 冲击性能 | 福建省产品质量检验研究院(国家塑料制品质量检验检测中心（福州）)
65 | 建筑用绝缘电工套管 | 江门市宏图建材有限公司 | 广东省 | 绝缘阻燃电工护套管 | GY•405-20 20×1.8mm 冷弯型，阻燃 | 2022-04-29 | 冲击性能 | 初检机构：福建省产品质量检验研究院(国家塑料制品质量检验检测中心（福州）) 复检机构：南京市产品质量监督检验院(南京市质量发展与先进技术应用研究院） | 复检仍不合格
66 | 建筑用绝缘电工套管 | 广东三凌塑料管材有限公司 | 广东省 | PVC-U阻燃绝缘电工套管（建筑用绝缘电工套管） | GY·405-25，冷弯型，阻燃 | 2022-08-24 | 冲击性能 | 初检机构：福建省产品质量检验研究院(国家塑料制品质量检验检测中心（福州）) 复检机构：南京市产品质量监督检验院(南京市质量发展与先进技术应用研究院） | 复检仍不合格
67 | 建筑用绝缘电工套管 | 鹤山市广塑实业有限公司 | 广东省 | PVC-U 阻燃绝缘电工套管 | GY•405-20 冷弯型、阻燃 | 2022-08-20 | 冲击性能 | 福建省产品质量检验研究院(国家塑料制品质量检验检测中心（福州）)
68 | 聚乙烯（PE）管材 | 伍岳（天津）管道科技有限公司 | 天津市 | 给水用聚乙烯（PE）管材 | dn63×en4.7 SDR13.6 PN1.25MPa PE100 | 2022-6-30 | 几何尺寸（平均外径）,灰分 | 初检机构：福建省产品质量检验研究院(国家塑料制品质量检验检测中心（福州）) 复检机构：佛山市质量计量监督检测中心 | 复检仍不合格
69 | 聚乙烯（PE）管材 | 河北来旺塑胶制品有限公司 | 河北省 | 给水用聚乙烯（PE）管材 | dn32×en3.0 SDR11 PN1.6MPa PE100 | 2021-3-25 | 几何尺寸（平均外径） | 福建省产品质量检验研究院(国家塑料制品质量检验检测中心（福州）)
70 | 聚乙烯（PE）管材 | 河北雄安顺财塑胶制品有限公司 | 河北省 | 给水用聚乙烯（PE）管材 | dn110×en6.6 SDR17 PN1.0MPa PE100 | 2022-8-18 | 灰分 | 福建省产品质量检验研究院(国家塑料制品质量检验检测中心（福州）)
71 | 聚乙烯（PE）管材 | 雄县京华塑胶制品有限公司 | 河北省 | 雄固牌给水用聚乙烯（PE）管材（给水用聚乙烯（PE）管材） | dn63×en5.8 PN1.6MPa | 2022-3-17 | 灰分 | 浙江方圆检测集团股份有限公司
72 | 聚乙烯（PE）管材 | 苏州安通管业有限公司 | 江苏省 | 沙家浜牌给水用聚乙烯(PE)管材(给水用聚乙烯(PE)管材) | PE100 dn32×en3.0 PN1.6MPa | 2022-08-02 | 灰分 | 佛山市质量计量监督检测中心
73 | 聚乙烯（PE）管材 | 常州市常通塑管有限公司 | 江苏省 | 给水管（给水用聚乙烯（PE）管材） | PE100 dn63×en5.8 PN1.6MPa SDR11 | 2022年04月30日/2022.04.29.01 | 灰分 | 佛山市质量计量监督检测中心
74 | 聚乙烯（PE）管材 | 江苏华正管业科技有限公司 | 江苏省 | PE给水管（给水用聚乙烯（PE）管材） | PE100 Water dn200×en11.9 SDR17 PN1.0MPa | 2022年07月25日,2022年07月26日 | 灰分 | 初检机构：佛山市质量计量监督检测中心 复检机构：福建省产品质量检验研究院(国家塑料制品质量检验检测中心（福州）) | 复检仍不合格
75 | 聚乙烯（PE）管材 | 南京乐洁新型材料有限公司 | 江苏省 | 乐洁牌给水用高密度聚乙烯（HDPE）管材（给水用聚乙烯（PE）管材） | dn32 PN1.6MPa | 2022年08月03日 | 几何尺寸（壁厚公差） | 佛山市质量计量监督检测中心
76 | 聚乙烯（PE）管材 | 浙江永达电力实业股份有限公司 | 浙江省 | PE给水管（给水用聚乙烯（PE）管材） | dn25×en2.3 SDR11 PN1.6MPa PE100 | 2022-04-29/2022F005 | 几何尺寸（平均外径、壁厚公差） | 佛山市质量计量监督检测中心
77 | 聚乙烯（PE）管材 | 安徽蓝通科技股份有限公司 | 安徽省 | PE100 给水管(给水用聚乙烯(PE)管材) | dn25×en2.3 PN1.6MPa | 2021-02-23 | 几何尺寸（平均外径） | 佛山市质量计量监督检测中心
78 | 聚乙烯（PE）管材 | 江西江雄管道有限公司 | 江西省 | 江雄HDPE100给水管（给水用聚乙烯（PE管材） | dn32×en3.0 PN1.6MPa | 2022-03-16/2022-03-16 | 几何尺寸（平均外径）,氧化诱导时间,灰分 | 浙江方圆检测集团股份有限公司
79 | 聚乙烯（PE）管材 | 江西千通管业有限公司 | 江西省 | 高密度聚乙烯（HDPE）管材（给水用聚乙烯（PE）管材） | PE100 dn40×en3.7 PN1.6MPa SDR11 | 2021-12-2/2021-12-2 | 氧化诱导时间,几何尺寸（壁厚公差）,灰分 | 浙江方圆检测集团股份有限公司
80 | 聚乙烯（PE）管材 | 山东乔泰管业科技有限公司 | 山东省 | PE100给水管材（给水用聚乙烯（PE）管材） | dn25 SDR11 PN1.6MPa | 2022-8-29 | 几何尺寸（平均外径、壁厚公差） | 浙江方圆检测集团股份有限公司
81 | 聚乙烯（PE）管材 | 烟台金沃泉塑胶有限公司 | 山东省 | 给水用聚乙烯（PE）管材 | PE100 dn32×en3.0 PN1.6MPa SDR11 | 2022年07月31日，2022年07月30日 | 灰分 | 浙江方圆检测集团股份有限公司
82 | 聚乙烯（PE）管材 | 山东瑞德管业有限公司 | 山东省 | 给水用聚乙烯（PE）管材 | dn32×en3.0 SDR11 PN1.6MPa PE100级 | 2022年06月28日，2022年07月02日/RDKC-11-32-100-500 | 几何尺寸（壁厚公差） | 初检机构：浙江方圆检测集团股份有限公司 复检机构：福建省产品质量检验研究院（国家塑料制品质量监督检验中心（福州）） | 复检仍不合格
83 | 聚乙烯（PE）管材 | 河南锦润塑胶科技有限公司 | 河南省 | HDPE聚乙烯给水管材（给水用聚乙烯（PE）管材） | dn50×en4.6 PN1.6MPa PE100级 | 2022年5月1号 | 几何尺寸（壁厚公差）,静液压强度（20℃，100h）,氧化诱导时间,灰分 | 福建省产品质量检验研究院(国家塑料制品质量检验检测中心（福州）)
84 | 聚乙烯（PE）管材 | 新乡市旺泰塑业有限公司 | 河南省 | 旺泰HDPE给水管材（给水用聚乙烯（PE）管材） | dn50 PN1.6MPa | 2022-7-15 | 几何尺寸（壁厚公差）,灰分 | 福建省产品质量检验研究院(国家塑料制品质量检验检测中心（福州）)
85 | 聚乙烯（PE）管材 | 郑州天魁实业有限公司 | 河南省 | 给水用聚乙烯（PE）管材 | PE100 PN1.6MPa dn90×en8.2 SDR11 | 2022-8-23 | 几何尺寸（平均外径、壁厚公差）,断裂伸长率,灰分 | 福建省产品质量检验研究院(国家塑料制品质量检验检测中心（福州）)
86 | 聚乙烯（PE）管材 | 南阳森源塑胶有限公司 | 河南省 | HDPE100（给水用聚乙烯（PE）管材） | dn40×en3.7 PN1.6MPa | 2021-6-10 | 几何尺寸（平均外径）,灰分 | 福建省产品质量检验研究院(国家塑料制品质量检验检测中心（福州）)
87 | 聚乙烯（PE）管材 | 焦作市富泉塑胶有限公司 | 河南省 | HDPE100 给水管材（给水用聚乙烯（PE）管材） | dn32 PN1.6MPa SDR11 | 2022年8月14日/120814A | 几何尺寸（平均外径）,灰分 | 福建省产品质量检验研究院(国家塑料制品质量检验检测中心（福州）)
88 | 聚乙烯（PE）管材 | 洛阳雅洁管业有限公司 | 河南省 | HDPE100级给水管（给水用聚乙烯（PE）管材） | dn25 PN1.6MPa | 2022年5月3日/22053A | 几何尺寸（平均外径） | 福建省产品质量检验研究院(国家塑料制品质量检验检测中心（福州）)
89 | 聚乙烯（PE）管材 | 洛阳中雄管业有限公司 | 河南省 | HDPE给水管（给水用聚乙烯（PE）管材） | dn63 PN1.0MPa | 2022-7-14 | 几何尺寸（壁厚公差） | 福建省产品质量检验研究院(国家塑料制品质量检验检测中心（福州）)
90 | 聚乙烯（PE）管材 | 河南万恒塑胶有限公司 | 河南省 | HDPE管材（给水用聚乙烯（PE）管材） | dn32×3.0 SDR11 PN1.6MPa | 2022-2-19 | 几何尺寸（平均外径）,氧化诱导时间 | 福建省产品质量检验研究院(国家塑料制品质量检验检测中心（福州）)
91 | 聚乙烯（PE）管材 | 湖北银汉材料科技有限公司 | 湖北省 | 给水用聚乙烯（PE）管道系统（给水用聚乙烯（PE）管材） | SDR11 PE100 dn25×en2.3 PN1.6MPa | 2022-8-30 | 几何尺寸（平均外径、壁厚公差）,灰分 | 浙江方圆检测集团股份有限公司
92 | 聚乙烯（PE）管材 | 湖南联兴管业科技有限公司 | 湖南省 | HDPEE管材（给水用聚乙烯（PE）管材） | dn32×en3.0 SDR11 PN1.6MPa PE100 | 2022-1-8 | 几何尺寸（壁厚公差） | 福建省产品质量检验研究院(国家塑料制品质量检验检测中心（福州）)
93 | 聚乙烯（PE）管材 | 湖南易达塑业有限公司 | 湖南省 | PE100 给水管（给水用聚乙烯（PE）管材） | dn25×en2.3 SDR11 PN1.6MPa PE100 | 2022-04-18 | 几何尺寸（平均外径） | 初检机构：福建省产品质量检验研究院(国家塑料制品质量检验检测中心（福州）) 复检机构：浙江方圆检测集团股份有限公司 | 复检仍不合格
94 | 聚乙烯（PE）管材 | 崇州市佳美管业有限公司 | 四川省 | 给水用聚乙烯（PE）管材 | PE100 dn63 PN1.6MPa SDR11 | 2022-5-25 | 灰分 | 福建省产品质量检验研究院(国家塑料制品质量检验检测中心（福州）)
95 | 聚乙烯（PE）管材 | 四川省德利塑胶集团有限公司 | 四川省 | PE100给水管材（给水用聚乙烯（PE）管材） | SDR11 PN1.6MPa dn32×en3.0 | 2022-5-8 | 几何尺寸（平均外径） | 福建省产品质量检验研究院(国家塑料制品质量检验检测中心（福州）)
96 | 聚乙烯（PE）管材 | 四川川造塑胶有限公司 | 四川省 | 国标饮用水管（给水用聚乙烯（PE）管材） | PE100 dn25 PN1.6MPa SDR11 | 2022-4-22 | 几何尺寸（平均外径） | 福建省产品质量检验研究院(国家塑料制品质量检验检测中心（福州）)
97 | 聚乙烯（PE）管材 | 贵州国塑科技管业有限责任公司 | 贵州省 | 给水用聚乙烯（PE）管材 | dn50×en4.6 SDR11 PN1.6MPa PE100 | 2022年7月16日 | 几何尺寸（平均外径、壁厚公差） | 初检机构：福建省产品质量检验研究院(国家塑料制品质量检验检测中心（福州）) 复检机构：浙江方圆检测集团股份有限公司 | 复检仍不合格
98 | 聚乙烯（PE）管材 | 贵州永丰塑胶有限公司 | 贵州省 | 给水用聚乙烯（PE）管材 | dn25×en2.3 SDR11 PN1.6MPa PE100 | 2022年6月23日 | 灰分 | 初检机构：福建省产品质量检验研究院(国家塑料制品质量检验检测中心（福州）) 复检机构：佛山市质量计量监督检测中心 | 复检仍不合格
99 | 聚乙烯（PE）管材 | 贵州狮诚管业科技有限公司 | 贵州省 | 给水用聚乙烯（PE）管材 | dn25×en2.3 SDR11 PN1.6MPa PE100 | 2022年7月27日 | 几何尺寸（平均外径） | 初检机构：福建省产品质量检验研究院(国家塑料制品质量检验检测中心（福州）) 复检机构：浙江方圆检测集团股份有限公司 | 复检仍不合格
100 | 聚乙烯（PE）管材 | 贵州黔峰管业有限公司 | 贵州省 | 给水用聚乙烯（PE）管材 | dn32×en3.0 SDR11 PN1.6MPa PE100 | 2022年8月10日 | 灰分 | 福建省产品质量检验研究院(国家塑料制品质量检验检测中心（福州）)
101 | 聚乙烯（PE）管材 | 云南滇龙塑胶科技有限公司 | 云南省 | 给水用聚乙烯（PE）管材 | dn25×en2.3 SDR11 PN1.6MPa PE100 | 2021-12-26 | 几何尺寸（平均外径）,灰分 | 福建省产品质量检验研究院(国家塑料制品质量检验检测中心（福州）)
102 | 聚乙烯（PE）管材 | 昆明西顿管道制造有限公司 | 云南省 | 给水用聚乙烯（PE）管材 | dn32×en3.0 SDR11 PN1.6MPa PE100 | 2022-08-05 | 灰分 | 福建省产品质量检验研究院(国家塑料制品质量检验检测中心（福州）)
103 | 聚乙烯（PE）管材 | 陕西佳茂管业工程股份有限公司 | 陕西省 | PE100给水管（给水用聚乙烯（PE）管材） | dn63×en5.8 SDR11 PN1.6MPa | 2021年12月14日，2021年12月13日 | 氧化诱导时间 | 浙江方圆检测集团股份有限公司
104 | 聚乙烯（PE）管材 | 陕西桥陵塑业有限公司 | 陕西省 | PE100给水管材（给水用聚乙烯（PE）管材） | dn110 SDR11 PN1.6MPa | 2022-7-1 | 灰分 | 福建省产品质量检验研究院(国家塑料制品质量检验检测中心（福州）)
105 | 聚乙烯（PE）管材 | 陕西昀阳塑业有限公司 | 陕西省 | 聚乙烯给水管材（给水用聚乙烯（PE）管材） | PE100 SDR13.6 PN1.25MPa dn63×en4.7 | 2022年7月7日，2022年7月8日 | 几何尺寸（平均外径）,灰分 | 浙江方圆检测集团股份有限公司
106 | 聚乙烯（PE）管材 | 咸阳鸿建科技实业有限公司 | 陕西省 | 给水用聚乙烯（PE）管材 | dn50×en4.6 PN1.6MPa | 2021-5-31 | 几何尺寸（平均外径）,灰分 | 福建省产品质量检验研究院(国家塑料制品质量检验检测中心（福州）)
107 | 聚乙烯（PE）管材 | 宁夏三正管业有限公司 | 宁夏回族自治区 | PE给水管材（给水用聚乙烯（PE）管材） | dn32 PN1.6MPa 100级 | 2022-04-26 | 断裂伸长率,灰分 | 浙江方圆检测集团股份有限公司
108 | 聚乙烯（PE）管材 | 宁夏昊路塑料管业有限公司 | 宁夏回族自治区 | 给水用聚乙烯PE管材（给水用聚乙烯（PE）管材） | dn125 PN0.6MPa PE100 | 2022年8月9日 | 灰分 | 浙江方圆检测集团股份有限公司
注：1.按产品及行政区域排序。 2.复检仍不合格，指产品初检不合格，企业提出复检申请，经复检产品仍不合格。 3.加*号的项目为安全项目。