## sheet1
附件2-16
新型墙体材料（砖和砌块）产品质量国家监督抽查未发现不合格产品及企业名单
序号 | 企业名称 | 企业所在地 | 产品名称 | 规格型号 | 产品等级 | 生产日期/批号 | 承检机构
1 | 北京金隅加气混凝土有限责任公司 | 北京市 | 蒸压加气混凝土砌块 | 600×250×200 | A3.5B06合格品 | 2019-07-10 | 中国建材检验认证集团西安有限公司(国家建筑材料工业墙体屋面材料质量监督检验测试中心)
2 | 天津市富源建筑材料有限公司 | 天津市 | 蒸压加气混凝土砌块 | 600×200×240(mm) | A3.5 B06 合格品 | 2019-07-22 | 贵州省建材产品质量监督检验院(国家新型墙体材料质量监督检验中心（贵州）)
3 | 保定市和顺粉煤灰制品有限公司 | 河北省 | 蒸压加气混凝土砌块 | 600×240×200 | A3.5B06合格品 | 2019-06-25 | 中国建材检验认证集团西安有限公司(国家建筑材料工业墙体屋面材料质量监督检验测试中心)
4 | 河北天元昌盛水泥制品有限公司 | 河北省 | 承重混凝土多孔砖 | 240×115×90 | 合格品 | 2018-04 | 中国建材检验认证集团西安有限公司(国家建筑材料工业墙体屋面材料质量监督检验测试中心)
5 | 河北美固建材有限公司 | 河北省 | 蒸压加气混凝土砌块 | 600×240×150 | A3.5B06合格品 | 2019-07-08 | 中国建材检验认证集团西安有限公司(国家建筑材料工业墙体屋面材料质量监督检验测试中心)
6 | 唐山曹妃甸岩升加气块厂 | 河北省 | 蒸压加气混凝土砌块 | 600×300×100 | A3.5B06合格品 | 2019-06-02 | 中国建材检验认证集团西安有限公司(国家建筑材料工业墙体屋面材料质量监督检验测试中心)
7 | 昌黎博泰新型建材有限公司 | 河北省 | 蒸压加气混凝土砌块 | 600×100×300 | A3.5、B06合格品 | 2019-06 | 重庆市计量质量检测研究院
8 | 邯郸市峰峰博瑞建材有限公司 | 河北省 | 蒸压加气混凝土砌块 | 600×100×250 | A3.5、B06合格品 | 2019-07-10 | 重庆市计量质量检测研究院
9 | 邯郸市亚升新型建材有限公司 | 河北省 | 蒸压加气混凝土砌块 | 600×100×250 | A3.5、B06合格品 | 2019-07-20 | 重庆市计量质量检测研究院
10 | 三河市华奥新型墙体材料有限公司 | 河北省 | 蒸压加气混凝土砌块 | 600×100×240 | A3.5 B06 合格品 | 2019-07-20 | 贵州省建材产品质量监督检验院(国家新型墙体材料质量监督检验中心（贵州）)
11 | 石家庄宜新墙体材料有限公司 | 河北省 | 蒸压加气混凝土砌块 | 600×180×240 | A3.5、B06合格品 | 2019-07-02 | 重庆市计量质量检测研究院
12 | 太原市尖草坪区晨层建材有限公司 | 山西省 | 蒸压加气混凝土砌块 | 600×100×240 | A3.5、B06合格品 | 2019-08-01 | 重庆市计量质量检测研究院
13 | 呼和浩特市恒冶建材有限公司 | 内蒙古自治区 | 蒸压加气混凝土砌块 | 600×100×200 | A3.5、B06合格品 | 2019-06-01 | 重庆市计量质量检测研究院
14 | 内蒙古乾峰新型建材有限公司 | 内蒙古自治区 | 蒸压加气混凝土砌块 | 600×100×200 | A3.5、B06合格品 | 2019-07-22 | 重庆市计量质量检测研究院
15 | 鄂尔多斯市永大成环保建材有限公司 | 内蒙古自治区 | 蒸压加气混凝土砌块 | 600×100×200 | A3.5、B06合格品 | 2019-06-10 | 重庆市计量质量检测研究院
16 | 呼和浩特市金水河阳光实业有限责任公司 | 内蒙古自治区 | 蒸压加气混凝土砌块 | 600×100×200 | A3.5、B06合格品 | 2019-07-20 | 重庆市计量质量检测研究院
17 | 察右前旗同福建材有限责任公司 | 内蒙古自治区 | 煤矸石烧结多孔砖 | 240×115×90 | 合格品 | 2019-06-17 | 中国建材检验认证集团西安有限公司(国家建筑材料工业墙体屋面材料质量监督检验测试中心)
18 | 大连铁龙新型材料有限公司 | 辽宁省 | 蒸压加气混凝土砌块 | 600×300×150 | A3.5B06合格品 | 2019-06-18 | 中国建材检验认证集团西安有限公司(国家建筑材料工业墙体屋面材料质量监督检验测试中心)
19 | 吉林省光大实业集团有限责任公司九台分公司 | 吉林省 | 烧结空心砌块（煤矸石） | 190mm×190mm×190mm | 合格品 | 2019年06月21日 | 河南省产品质量监督检验院
20 | 四平市众远新型建材有限公司 | 吉林省 | 蒸压加气混凝土砌块 | 600mm×200mm×100mm | A3.5 B06 合格品 | 2019年6月8日 | 河南省产品质量监督检验院
21 | 吉林省宇光新型墙体材料有限公司 | 吉林省 | 煤矸石烧结空心砌块 | 190mm×190mm×190mm | 合格品 | 2019-07-11 | 河南省产品质量监督检验院
22 | 吉林省中沄环保科技有限公司 | 吉林省 | 烧结空心砌块（煤矸石） | 240mm×190mm×190mm | 合格品 | 2019年07月9日 | 河南省产品质量监督检验院
23 | 长春富宇新型建筑材料有限公司 | 吉林省 | 蒸压加气混凝土砌块 | 600mm×240mm×200mm | A3.5 B06 合格品 | 2019年7月2日 | 河南省产品质量监督检验院
24 | 上海宇山红新型建材有限公司 | 上海市 | 蒸压加气混凝土砌块 | 600mm×300mm×100mm | A3.5 B06 合格品 | 2018年12月10日 | 河南省产品质量监督检验院
25 | 苏州市博鼎新型建材有限公司 | 江苏省 | 蒸压加气混凝土砌块 | 600mm×240mm×120mm | 合格品 A3.5 B06 | 2019年07月16日 | 河南省产品质量监督检验院
26 | 连云港市工投集团上元节能建材有限公司 | 江苏省 | 蒸压加气混凝土砌块 | 600mm×200mm×100mm | 合格品.A3.5.B06 | 2019年06月07日 | 河南省产品质量监督检验院
27 | 太仓市建港新型材料有限公司 | 江苏省 | 蒸压加气混凝土砌块 | 600mm×240mm×200mm | 合格品.A3.5.B06 | 2019年07月12日 | 河南省产品质量监督检验院
28 | 江苏宏盛环保科技有限公司 | 江苏省 | 蒸压加气混凝土砌块（砂） | 600mm×240mm×200mm | 合格品 A5.0 B07 | 2019年06月10日 | 河南省产品质量监督检验院
29 | 南京旭建新型建材股份有限公司 | 江苏省 | 蒸压加气混凝土砌块 | 600mm×240mm×100mm | 合格品，A2.5,B05 | 2019年06月18日 | 河南省产品质量监督检验院
30 | 常州市金坛林泉建材厂 | 江苏省 | 烧结多孔砖 | 240mm×115mm×90mm | 合格品 | 2019-02-20 | 河南省产品质量监督检验院
31 | 杭州临安晓磊墙体材料有限公司 | 浙江省 | 蒸压加气混凝土砌块 | 600mm×240mm×200mm | A3.5 B06 合格品 | 2019年07月02日 | 河南省产品质量监督检验院
32 | 杭州临安大唐新型墙体材料有限公司 | 浙江省 | 页岩烧结多孔砖 | 185mm×85mm×112mm | 合格品 | 2019年06月15日 | 河南省产品质量监督检验院
33 | 台州市黄岩劳武建材厂 | 浙江省 | 非粘土烧结多孔砖 | 240mm×115mm×90mm | 合格品 | 2019年07月10日 | 河南省产品质量监督检验院
34 | 杭州富阳杭加新型建材有限公司 | 浙江省 | 蒸压加气混凝土砌块 | 600mm×250mm×100mm | 合格品、A3.5、B06 | 2019年07月18日 | 河南省产品质量监督检验院
35 | 杭州昌陟新型建材有限公司 | 浙江省 | 蒸压加气混凝土砌块 | 600×100×240 | A3.5 B06 合格品 | 2019-07-16/13588 | 贵州省建材产品质量监督检验院(国家新型墙体材料质量监督检验中心（贵州）)
36 | 杭州宏大建材有限公司 | 浙江省 | 蒸压加气混凝土砌块 | 600mm×240mm×100mm | A3.5.B06.合格品 | 2019年07月10日 | 河南省产品质量监督检验院
37 | 宁波奉化英朗新型建筑材料有限公司 | 浙江省 | 烧结多孔砖 | 240×115×90 | 合格品 | 2019-08-27 | 贵州省建材产品质量监督检验院(国家新型墙体材料质量监督检验中心（贵州）)
38 | 马鞍山立马新型建筑材料有限公司 | 安徽省 | 蒸压加气混凝土砌块 | 600mm×300mm×100mm | 合格品，A3.5,B06 | 2019年07月05日 | 河南省产品质量监督检验院
39 | 巢湖银河新型建材有限公司 | 安徽省 | 蒸压砂加气混凝土砌块 | 600×200×240 | A3.5、B06合格品 | 2019-05 | 重庆市计量质量检测研究院
40 | 安徽省润乾节能建材科技股份有限公司 | 安徽省 | 蒸压加气混凝土砌块（砂） | 600mm×240mm×100mm | A3.5 B06 合格品 | 2019年06月27日 | 河南省产品质量监督检验院
41 | 龙海市龙杰新型建材厂 | 福建省 | 煤矸石烧结多孔砖 | 240×180×90 | 合格品 | 2019-07-18 | 重庆市计量质量检测研究院
42 | 福建长宏建材有限公司 | 福建省 | 蒸压加气混凝土砌块 | 600mm×240mm×100mm | 合格品，A5.0,B07 | 2019年7月20日 | 河南省产品质量监督检验院
43 | 龙海市众立新型建材有限公司 | 福建省 | 煤矸石烧结多孔砖 | 230mm×180mm×84mm | 合格品 | 2019年07月20日 | 河南省产品质量监督检验院
44 | 福建联升新型墙材有限公司 | 福建省 | 蒸压加气混凝土砌块 | 600mm×200mm×100mm | 合格品，A5.0,B07 | 2019年7月29日 | 河南省产品质量监督检验院
45 | 福建三新建材有限公司 | 福建省 | 蒸压加气混凝土砌块 | 600mm×200mm×200mm | 合格品，A5.0,B07 | 2019年7月24日 | 河南省产品质量监督检验院
46 | 南昌凯能新型建材发展有限公司 | 江西省 | 蒸压加气混凝土砌块 | 600×100×240 | A3.5 B06 合格品 | 2019.07.26 | 重庆市计量质量检测研究院
47 | 新余市恒强冀磊新型建材有限公司 | 江西省 | 蒸压加气混凝土砌块 | 600mm×240mm×100mm | A3.5,B06,合格品 | 2019年07月28日 | 河南省产品质量监督检验院
48 | 山东天玉建材科技股份有限公司 | 山东省 | 蒸压加气混凝土砌块 | 600mm×240mm×200mm | 合格品 A3.5 B06 | 2019年6月30日 | 河南省产品质量监督检验院
49 | 日照市万捷建材有限公司 | 山东省 | 蒸压加气混凝土砌块 | 600×240×100 | A3.5B06合格品 | 2019-06-10 | 中国建材检验认证集团西安有限公司(国家建筑材料工业墙体屋面材料质量监督检验测试中心)
50 | 济南开元新型建筑材料有限公司 | 山东省 | 蒸压加气混凝土砌块 | 600×240×240 | A3.5B06合格品 | 2019-07-10 | 中国建材检验认证集团西安有限公司(国家建筑材料工业墙体屋面材料质量监督检验测试中心)
51 | 陵县鸿源建材有限公司 | 山东省 | 蒸气加压混凝土砌块 | 600mm×240mm×200mm | 合格品 A3.5 B06 | 2019年07月06日 | 河南省产品质量监督检验院
52 | 济南力天建材有限公司 | 山东省 | 蒸压加气混凝土砌块 | 600×240×200 | A3.5B06合格品 | 2019-06-18 | 中国建材检验认证集团西安有限公司(国家建筑材料工业墙体屋面材料质量监督检验测试中心)
53 | 日照市潮白河新型建材股份有限公司 | 山东省 | 蒸压加气混凝土砌块 | 600×240×100 | A3.5B06合格品 | 2019-05-10 | 中国建材检验认证集团西安有限公司(国家建筑材料工业墙体屋面材料质量监督检验测试中心)
54 | 蓬莱市兴隆建材有限公司 | 山东省 | 蒸压加气混凝土砌块 | 600×240×100 | A3.5B06合格品 | 2019-07-04 | 中国建材检验认证集团西安有限公司(国家建筑材料工业墙体屋面材料质量监督检验测试中心)
55 | 邹平永和新型建材有限公司 | 山东省 | 烧结煤矸石多孔砖 | 240×115×90 | 合格品 | 2019.04 | 重庆市计量质量检测研究院
56 | 乐陵市瑞林建材有限公司 | 山东省 | 蒸压加气混凝土砌块 | (600×100×240)mm | A3.5 B06 合格品 | 2019-06-27 | 贵州省建材产品质量监督检验院(国家新型墙体材料质量监督检验中心（贵州）)
57 | 沂源恒通新型建筑砖有限公司 | 山东省 | 承重混凝土多孔砖 | 240×115×90 | 合格品 | 2019-06-10 | 中国建材检验认证集团西安有限公司(国家建筑材料工业墙体屋面材料质量监督检验测试中心)
58 | 山东齐聚建材有限公司 | 山东省 | 蒸压加气混凝土砌块 | 600×240×100 | A3.5B06合格品 | 2019-07-01 | 中国建材检验认证集团西安有限公司(国家建筑材料工业墙体屋面材料质量监督检验测试中心)
59 | 山东中实新型建材有限公司 | 山东省 | 蒸压加气混凝土砌块 | 600×240×100 | A3.5B06合格品 | 2019-07-05 | 中国建材检验认证集团西安有限公司(国家建筑材料工业墙体屋面材料质量监督检验测试中心)
60 | 山东富梦达环保建材科技有限公司 | 山东省 | 蒸压加气混凝土砌块 | 600×240×200 | A2.5B05合格品 | 2019-06-04 | 中国建材检验认证集团西安有限公司(国家建筑材料工业墙体屋面材料质量监督检验测试中心)
61 | 邹平则瑶建材有限公司 | 山东省 | 煤矸石烧结多孔砖 | 240×115×90 | 合格品 | 2019-07-06 | 中国建材检验认证集团西安有限公司(国家建筑材料工业墙体屋面材料质量监督检验测试中心)
62 | 山东惠民金砖建材有限公司 | 山东省 | 蒸压加气混凝土砌块 | 600×100×240 | A3.5、B06合格品 | 2019-06-01 | 重庆市计量质量检测研究院
63 | 固始佳兴新型建材有限公司 | 河南省 | 蒸压加气混凝土砌块 | 600×300×100 | A3.5B06合格品 | 2019-07-20 | 中国建材检验认证集团西安有限公司(国家建筑材料工业墙体屋面材料质量监督检验测试中心)
64 | 西峡县亚泰建材有限公司 | 河南省 | 蒸压加气混凝土砌块 | 600×300×200 | A3.5B06合格品 | 2019-06-20 | 中国建材检验认证集团西安有限公司(国家建筑材料工业墙体屋面材料质量监督检验测试中心)
65 | 汝州市坤盛建材有限公司 | 河南省 | 页岩烧结多孔砖 | 240×115×90 | 合格品 | 2019-07-30 | 中国建材检验认证集团西安有限公司(国家建筑材料工业墙体屋面材料质量监督检验测试中心)
66 | 偃师市友鑫建材厂 | 河南省 | 蒸压加气混凝土砌块 | 600×300×200 | A3.5B06合格品 | 2019-07-20 | 中国建材检验认证集团西安有限公司(国家建筑材料工业墙体屋面材料质量监督检验测试中心)
67 | 湖北华云达鑫新型建材有限公司 | 湖北省 | 蒸压加气混凝土砌块 | 600mm×300mm×200mm | 合格品 A3.5 B06 | 2019年07月10日 | 河南省产品质量监督检验院
68 | 麻城高辉建材有限公司 | 湖北省 | 蒸压加气混凝土砌块 | 600×300×100 | A3.5B06合格品 | 2019-07-02 | 中国建材检验认证集团西安有限公司(国家建筑材料工业墙体屋面材料质量监督检验测试中心)
69 | 黄石市神州建材有限公司 | 湖北省 | 蒸压加气混凝土砌块 | 600×250×200 | A3.5B06合格品 | 2019-07-21 | 中国建材检验认证集团西安有限公司(国家建筑材料工业墙体屋面材料质量监督检验测试中心)
70 | 松滋市鑫泰新型建筑材料有限公司 | 湖北省 | 蒸压加气混凝土砌块 | 600×300×100 | A3.5B06合格品 | 2019-07-15 | 中国建材检验认证集团西安有限公司(国家建筑材料工业墙体屋面材料质量监督检验测试中心)
71 | 黄石建福环保新材料股份有限公司 | 湖北省 | 蒸压加气混凝土砌块 | A3.5 B06 600mm×300mm×100mm | A3.5 B06 合格品 | 2019-07-15 | 贵州省建材产品质量监督检验院(国家新型墙体材料质量监督检验中心（贵州）)
72 | 怀化承建建材有限公司 | 湖南省 | 页岩烧结多孔砖 | 240×115×90 | 合格品 | 2018-11-25 | 中国建材检验认证集团西安有限公司(国家建筑材料工业墙体屋面材料质量监督检验测试中心)
73 | 中方县宜华节能建材有限公司 | 湖南省 | 页岩烧结多孔砖 | 235×190×90 | 合格品 | 2019-07-06 | 中国建材检验认证集团西安有限公司(国家建筑材料工业墙体屋面材料质量监督检验测试中心)
74 | 广州厚德建材有限公司 | 广东省 | 蒸压加气混凝土砌块 | （600×200×100）mm | A5.0 B07 合格品 | 2019年7月25日 | 南京市产品质量监督检验院(国家建材产品质量监督检验中心（南京）)
75 | 佛山市三水金晖建筑材料有限公司 | 广东省 | 蒸压加气混凝土砌块 | （600×200×100）mm | A5.0 B07 合格品 | 2019年7月25日 | 南京市产品质量监督检验院(国家建材产品质量监督检验中心（南京）)
76 | 乐昌市闽兴新型建材有限公司 | 广东省 | 页岩烧结多孔砖（Y） | （240×115×115）mm | 合格品 | 2019年6月30日 | 南京市产品质量监督检验院(国家建材产品质量监督检验中心（南京）)
77 | 佛山市华实建材有限公司 | 广东省 | 蒸压加气混凝土砌块 | （600×200×100）mm | A5.0 B07 合格品 | 2019年7月1日 | 南京市产品质量监督检验院(国家建材产品质量监督检验中心（南京）)
78 | 清远市榕兴新型环保建材有限责任公司 | 广东省 | 蒸压加气混凝土砌块 | （600×200×100）mm | A5.0 B07 合格品 | 2019年6月10日 | 南京市产品质量监督检验院(国家建材产品质量监督检验中心（南京）)
79 | 广州市佑佳加气混凝土制品有限公司 | 广东省 | 蒸压加气混凝土砌块 | （600×200×200）mm | A5.0 B07 合格品 | 2019年7月10日 | 南京市产品质量监督检验院(国家建材产品质量监督检验中心（南京）)
80 | 东莞市盛丰建材有限公司 | 广东省 | 蒸压加气混凝土砌块 | （600×200×100）mm | A5.0 B07 合格品 | 2019年7月12日 | 南京市产品质量监督检验院(国家建材产品质量监督检验中心（南京）)
81 | 佛山市福日升新型建材有限公司 | 广东省 | 蒸压加气混凝土砌块 | （600×200×100）mm | A5.0 B07 合格品 | 2019年7月24日 | 南京市产品质量监督检验院(国家建材产品质量监督检验中心（南京）)
82 | 韶关市筑城新型节能建材有限公司 | 广东省 | 蒸压加气混凝土砌块 | （600×200×100）mm | A3.5 B06 合格品 | 2019年8月1日 | 南京市产品质量监督检验院(国家建材产品质量监督检验中心（南京）)
83 | 惠州市惠城区瞻记新型墙体材料厂 | 广东省 | 蒸压加气混凝土砌块 | （600×200×100）mm | A5.0 B07 合格品 | 2019年7月27日 | 南京市产品质量监督检验院(国家建材产品质量监督检验中心（南京）)
84 | 东莞市创建新型建材有限公司 | 广东省 | 蒸压加气混凝土砌块 | （600×200×100）mm | A5.0 B07 合格品 | 2019年7月10日 | 南京市产品质量监督检验院(国家建材产品质量监督检验中心（南京）)
85 | 汕尾市仁裕轻质砖厂有限公司 | 广东省 | 蒸压加气混凝土砌块 | 600mm×200mm×100mm | A5.0 B07 合格品 | 2019年08月05日 | 河南省产品质量监督检验院
86 | 深圳市宏达轻质墙体材料有限公司 | 广东省 | 蒸压加气混凝土砌块 | 600mm×200mm×200mm | A5.0 B07、合格品 | 2019年07月28日 | 河南省产品质量监督检验院
87 | 崇左市桂福建材砖厂 | 广西壮族自治区 | 页岩烧结多孔砖 | (240×115×90)mm | 合格品 | 2019-07-12 | 贵州省建材产品质量监督检验院(国家新型墙体材料质量监督检验中心（贵州）)
88 | 广西纵横新型建材有限公司 | 广西壮族自治区 | 蒸压加气混凝土砌块 | （600×200×100）mm | A5.0 B07 合格品 | 2019年6月3日 | 南京市产品质量监督检验院(国家建材产品质量监督检验中心（南京）)
89 | 柳州市环龙建材有限责任公司 | 广西壮族自治区 | 蒸压加气混凝土砌块 | （600×200×100）mm | A5.0 B07 合格品 | 2019年7月16日 | 南京市产品质量监督检验院(国家建材产品质量监督检验中心（南京）)
90 | 灵川县龙腾页岩砖厂 | 广西壮族自治区 | 页岩烧结多孔砖 | （240×190×90）mm | 合格品 | 2019年7月11日 | 南京市产品质量监督检验院(国家建材产品质量监督检验中心（南京）)
91 | 儋州茂盛商贸有限公司 | 海南省 | 蒸压加气混凝土砌块 | （600×240×100）mm | A3.5 B06 合格品 | 2019年7月20日 | 南京市产品质量监督检验院(国家建材产品质量监督检验中心（南京）)
92 | 文昌恒升新型建材有限公司 | 海南省 | 蒸压加气混凝土砌块 | （600×240×100）mm | A3.5 B06 合格品 | 2019年7月25日 | 南京市产品质量监督检验院(国家建材产品质量监督检验中心（南京）)
93 | 海南广胜新型建材有限公司 | 海南省 | 蒸压加气混凝土砌块 | （600×240×100）mm | A3.5 B06 合格品 | 2019年7月10日 | 南京市产品质量监督检验院(国家建材产品质量监督检验中心（南京）)
94 | 海南广益多新型环保墙体材料有限公司 | 海南省 | 蒸压加气混凝土砌块 | （600×240×100）mm | A3.5 B06 合格品 | 2019年7月9日 | 南京市产品质量监督检验院(国家建材产品质量监督检验中心（南京）)
95 | 重庆市璧山区赛源建材有限公司 | 重庆市 | 页岩烧结空心砖 | 200×190×115 | 合格品 | 2019年8月18日 | 贵州省建材产品质量监督检验院(国家新型墙体材料质量监督检验中心（贵州）)
96 | 重庆市璧山区宏林建材有限公司 | 重庆市 | 页岩烧结空心砖 | 200×190×115 | 合格品 | 2019年8月1日 | 贵州省建材产品质量监督检验院(国家新型墙体材料质量监督检验中心（贵州）)
97 | 重庆市合川区鸿基建材有限公司空芯砖厂 | 重庆市 | 页岩烧结空心砖 | 200×190×115 | 合格品 | 2019年8月19日 | 贵州省建材产品质量监督检验院(国家新型墙体材料质量监督检验中心（贵州）)
98 | 重庆市江津区恒达建材有限公司 | 重庆市 | 页岩烧结空心砖 | 190×240×100(mm) | 合格品 | 2019年8月12日 | 贵州省建材产品质量监督检验院(国家新型墙体材料质量监督检验中心（贵州）)
99 | 重庆河汉建材有限公司 | 重庆市 | 页岩烧结多孔砖 | 200×115×95(mm) | 合格品 | 2019年8月20日 | 贵州省建材产品质量监督检验院(国家新型墙体材料质量监督检验中心（贵州）)
100 | 重庆晋宁建材有限公司 | 重庆市 | 页岩烧结空心砖 | (190×200×115)mm | 合格品 | 2019.8.10/19810 | 贵州省建材产品质量监督检验院(国家新型墙体材料质量监督检验中心（贵州）)
101 | 重庆市北碚区石牛沟矸砖厂(普通合伙) | 重庆市 | 页岩烧结空心砖 | 200×115×190 | 合格品 | 2019.8.16 | 贵州省建材产品质量监督检验院(国家新型墙体材料质量监督检验中心（贵州）)
102 | 成都金房墙体材料有限公司 | 四川省 | 页岩烧结多孔砖 | 240×115×90(mm) | 合格品 | 2019-8-15 | 贵州省建材产品质量监督检验院(国家新型墙体材料质量监督检验中心（贵州）)
103 | 中江县鑫鑫页岩砖厂 | 四川省 | 页岩烧结多孔砖 | 200×115×90(mm) | 合格品 | 2019年8月2日 | 贵州省建材产品质量监督检验院(国家新型墙体材料质量监督检验中心（贵州）)
104 | 广汉市南兴加气砖厂 | 四川省 | 蒸压加气混凝土砌块 | 600×300×100(mm) | A3.5 B06 合格品 | 2019年7月15日 | 贵州省建材产品质量监督检验院(国家新型墙体材料质量监督检验中心（贵州）)
105 | 彭州红四方建材有限公司 | 四川省 | 页岩烧结多孔砖 | 240×115×90（mm） | 合格品 | 2019-6-10 | 贵州省建材产品质量监督检验院(国家新型墙体材料质量监督检验中心（贵州）)
106 | 成都市青白江区富发新型建材有限公司 | 四川省 | 页岩烧结多孔砖 | 200×115×115(mm) | 合格品 | 2019年8月7日 | 贵州省建材产品质量监督检验院(国家新型墙体材料质量监督检验中心（贵州）)
107 | 彭州市利民新型墙体材料有限责任公司 | 四川省 | 页岩烧结多孔砖 | 240×115×90（mm） | 合格品 | 2019-8-5 | 贵州省建材产品质量监督检验院(国家新型墙体材料质量监督检验中心（贵州）)
108 | 成都市龙泉驿四喜页岩砖厂（普通合伙） | 四川省 | 页岩烧结多孔砖 | 200×115×90(mm) | 合格品 | 2019年8月2日 | 贵州省建材产品质量监督检验院(国家新型墙体材料质量监督检验中心（贵州）)
109 | 南充市高坪区永钧建筑材料有限公司 | 四川省 | 页岩烧结多孔砖 | 197×93×114（mm） | 合格品 | 2019-8-15 | 贵州省建材产品质量监督检验院(国家新型墙体材料质量监督检验中心（贵州）)
110 | 彭州市大顺矸砖厂（普通合伙） | 四川省 | 页岩烧结多孔砖 | 240×115×90（mm） | 合格品 | 2019-8-23 | 贵州省建材产品质量监督检验院(国家新型墙体材料质量监督检验中心（贵州）)
111 | 四川中节能新型建筑材料有限公司 | 四川省 | 页岩烧结多孔砖 | 200×90×115（mm） | 合格品 | 2019-8-22 | 贵州省建材产品质量监督检验院(国家新型墙体材料质量监督检验中心（贵州）)
112 | 成都龙泉新世纪页岩砖厂 | 四川省 | 页岩烧结多孔砖 | 200×115×90(mm) | 合格品 | 2019年7月20日 | 贵州省建材产品质量监督检验院(国家新型墙体材料质量监督检验中心（贵州）)
113 | 泸州盛众节能墙材有限公司 | 四川省 | 蒸压加气混凝土砌块 | 600×200×100 | A3.5 B06 合格品 | 2019-05-22 | 贵州省建材产品质量监督检验院(国家新型墙体材料质量监督检验中心（贵州）)
114 | 贵州源隆新型环保墙体建材有限公司 | 贵州省 | 蒸压加气混凝土砌块 | （600×200×200）mm | A3.5 B06 合格品 | 2019年7月25日 | 南京市产品质量监督检验院(国家建材产品质量监督检验中心（南京）)
115 | 贵州胜焱新型建材有限公司 | 贵州省 | 蒸压加气混凝土砌块 | （600×200×200）mm | A3.5 B06 合格品 | 2019年7月16日 | 南京市产品质量监督检验院(国家建材产品质量监督检验中心（南京）)
116 | 贵州好元新型建材有限公司 | 贵州省 | 蒸压加气混凝土砌块 | （600×200×200）mm | A3.5 B06 合格品 | 2019年7月10日 | 南京市产品质量监督检验院(国家建材产品质量监督检验中心（南京）)
117 | 贵州长顺广源新型墙材有限公司 | 贵州省 | 页岩烧结空心砖（Y） | （230×190×115）mm | 合格品 | 2019年7月30日 | 南京市产品质量监督检验院(国家建材产品质量监督检验中心（南京）)
118 | 贵州兴电新型建材有限公司 | 贵州省 | 蒸压加气混凝土砌块 | （600×200×100）mm | A5.0 B07 合格品 | 2019年7月5日 | 南京市产品质量监督检验院(国家建材产品质量监督检验中心（南京）)
119 | 威信县恒远实业有限公司 | 云南省 | 蒸压加气混凝土砌块 | (600×200×200)mm | A3.5 B06 合格品 | 2019-05-25 | 贵州省建材产品质量监督检验院(国家新型墙体材料质量监督检验中心（贵州）)
120 | 云南滇锦新型墙材有限公司 | 云南省 | 煤矸石烧结多孔砖 | （190×110×90）mm | 合格品 | 2019年4月15日 | 南京市产品质量监督检验院(国家建材产品质量监督检验中心（南京）)
121 | 安宁立方新型建材有限公司 | 云南省 | 蒸压加气混凝土砌块 | （600×200×200）mm | A5.0 B07 合格品 | 2019年6月21日 | 南京市产品质量监督检验院(国家建材产品质量监督检验中心（南京）)
122 | 麻栗坡县立翔新型建材厂 | 云南省 | 承重混凝土多孔砖 | （240×200×90）mm | 合格品 | 2019年1月10日 | 南京市产品质量监督检验院(国家建材产品质量监督检验中心（南京）)
123 | 西安沪达新型建材有限公司 | 陕西省 | 蒸压加气混凝土砌块 | 600×100×240 | A3.5、B06合格品 | 2019-07-08 | 重庆市计量质量检测研究院
124 | 陕西泰东实业有限公司 | 陕西省 | 煤矸石烧结多孔砖 | 240×115×90（mm） | 合格品 | 2019.7.20 | 重庆市计量质量检测研究院
125 | 西安市临潼区海川建材有限公司 | 陕西省 | 蒸压加气混凝土砌块 | 600×100×240（mm） | A3.5 B06 合格品 | 2019.7.10 | 重庆市计量质量检测研究院
126 | 陕西龙门永泽建筑材料科技股份有限公司 | 陕西省 | 蒸压加气混凝土砌块 | 600×100×240（mm） | A3.5 B06 合格品 | 2019.7.10 | 重庆市计量质量检测研究院
127 | 陕西省汉阴县功力节能建材制品有限公司 | 陕西省 | 烧结页岩多孔砖 | 240×115×90（mm） | 合格品 | 2019.7.20 | 重庆市计量质量检测研究院
128 | 陕西东铭建材有限公司 | 陕西省 | 蒸压加气混凝土砌块 | 600×100×240（mm） | A3.5 B06 合格品 | 2019.7.25 | 重庆市计量质量检测研究院
129 | 华池县陇鑫新型建材有限公司 | 甘肃省 | 煤矸石烧结空心砖 | 190×190×170 | 合格品 | 2019-05-15 | 重庆市计量质量检测研究院
130 | 宁夏木尔马建材有限公司 | 宁夏回族自治区 | 蒸压加气混凝土砌块 | 600×200×200 | A3.5、B06合格品 | 2019-07-07 | 重庆市计量质量检测研究院
131 | 新疆天达环保有限公司 | 新疆维吾尔自治区 | 蒸压砂加气混凝土砌块 | 600×200×300 | A3.5、B06合格品 | 2019-07-02 | 重庆市计量质量检测研究院
注：按行政区域排序。